## 发布
上海市市场监督管理局2024年人造板、地板监督抽查不合格情况表
序号 | 被抽检人 | 被抽检人所在商场/市场/平台 | 商品名称 | 标称商标或品牌 | 型号规格 | 生产日期/批号 | 标称生产企业（或供货） | 主要不合格项目
1 | 上海纷缊建筑装饰材料有限公司 | 浦东新区金博家居建材商场 | 实木复合地板 |  | 1220mm×168mm×15mm，E0,F07G21-12 | 1210230602 | 苏州大卫木业有限公司 | 标识、包装 | 1、木工要求 2、推拉构架强度
2 | 上海市嘉定区真新街道晓树建材经营部 | 嘉定区曹丰建材家居商场 | 地采暖用实木复合地板 |  | 1210mm×160mm×15mm/1.2mm，E0级，橡木DC814 | 20230809 | 上海汇丽集团有限公司 | 表面耐龟裂、表面耐冷热循环 | 1、标识与实物一致性
3 | 上海正余胶带有限公司 | 天猫商城 | 聚氯乙烯塑料地板 |  | 914.4mm×152.4mm×1.8mm，木纹款W1001，非发泡 ，其他基材 | / | 南通美田胶带有限公司 | 可溶性铅 | 1、结构安全性（要求1）