## 发布
上海市市场监督管理局2023年木家具监督抽查不合格情况表
序号 | 被抽检人 | 被抽检人所在商场/市场/平台 | 商品名称 | 标称商标或品牌 | 型号规格 | 生产日期/批号 | 标称生产企业（或供货） | 主要不合格项目
1 | 上海市普陀区孔图家具经营部 | 红星美凯龙（真北店） | 餐椅（实木类家具） |  | 路易斯椅，450mm×450mm×800mm | --/-- | 苏州新富元家具股份有限公司 | 椅子向前倾翻
2 | 上海提曼实业有限公司 | 好饰家（徐汇店） | CTG12床头柜（实木类家具） |  | 500mm×450mm×500mm | 2022.9/-- | 上海提曼实业有限公司 | 推拉构件强度 结构安全
3 | 上海名有家具有限公司 | 好饰家（徐汇店） | 9501松木床边柜（板木家具） |  | 550mm×450mm×630mm | 2022.9/-- | 上海名有家具有限公司 | 结构安全
4 | 上海力夫商贸有限公司宜山路分店 | 光启城 | 拉斐尔轻奢时尚双层边几（人造板类家具） |  | 550mm×550mm×610mm | 2022.2/-- | 中山凯葳木业有限公司 | 漆膜耐液性 漆膜耐湿热 桌类垂直加载稳定性 桌类垂直和水平加载稳定性
5 | 上海奉威工艺品厂 | 奉贤最佳空间 | 大边几（实木类家具） |  | 600mm×560mm×550mm，8F05B | 2022.9/-- | 上海奉威工艺品厂 | 桌类垂直和水平加载稳定性
6 | 上海株林家具有限公司 | 莘潮国际家居（松江店） | 床头柜（实木类家具） |  | Q-B03，524mm×426mm×519mm | 2022.8/-- | 上海豪晟家居有限公司 | 推拉构件强度
7 | 上海市浦东新区航头镇良宇丽家具店 | 亿联家具建材博览中心 | 角几（实木类家具） |  | 500mm×500mm，HM-J122 | 2022.9/-- | 东莞市华辉家具实业有限公司 | 桌类垂直和水平加载稳定性
8 | 上海市宝山区繁波家具经营部 | 建配龙（宝山店) | TS01床头柜1#（实木类家具） |  | 580mm×450mm×450mm | 2021.6/-- | 青岛一木集团有限责任公司销售分公司 | 推拉构件强度
9 | 上海阅家家具有限公司 | 盛源大地家居城(徐汇店) | 德黑兰小茶几（实木类家具） |  | 530mm×530mm×540mm | 2022.9/-- | 顶贸木业（苏州）有限公司 | 桌类垂直和水平加载稳定性
10 | 上海市松江区永丰街道英家家具经营部 | A家家居 | 茶凳（实木类家具） |  | DF155，468mm×465mm×645mm | 2022.9/-- | 东莞市洋臣家具有限公司 | 标识与实物一致性 凳子任意方向的倾翻
11 | 上海驭临贸易有限公司 | 京东 | 床头柜（板木家具） |  | BE62045K2-V2，460mm×380mm×500mm | --/-- | 厦门梦客居商贸有限公司 | 推拉构件强度
12 | 成都宝鑫汇商贸有限公司 | 百联 | 床头柜（实木类家具） |  | 420mm×400mm×500mm | --/-- | 赣州哲轩家具有限公司 | 推拉构件强度
13 | 上海东方电视购物有限公司 | 东方购物 | 床头柜（板木家具） |  | 420mm×360mm×510mm | --/-- | 苏州聚悦家具有限公司 | 漆膜抗冲击
14 | 上海彤江贸易有限公司 | 京东 | 小圆凳子（人造板家具） |  | 300mm×430mm | --/-- | 上海彤江贸易有限公司 | 甲醛释放量

## 实测值
上海市市场监督管理局2023年木家具监督抽查不合格情况表
序号 | 被抽检人 | 被抽检人所在商城（市场） | 商品名称 | 标称商标 | 型号规格 | 生产日期/批号 | 商品条码 | 标称生产企业 | 主要不合格项目 | 企业标称 | 实测 | 标准值
1 | 上海市普陀区孔图家具经营部 | 红星美凯龙（真北店） | 餐椅（实木类家具） |  | 路易斯椅，450mm×450mm×800mm | --/-- | / | 苏州新富元家具股份有限公司 | 椅子向前倾翻 | / | 有倾翻现象 | 应无倾翻现象 | 21SS0015
2 | 上海提曼实业有限公司 | 好饰家（徐汇店） | CTG12床头柜（实木类家具） |  | 500mm×450mm×500mm | 2022.9/-- | / | 上海提曼实业有限公司 | 1、推拉构件强度 2、结构安全 | / | 1、木导轨断裂 2、抽屉无防拉脱装置 | 1、a)所有零部件无断裂和豁裂；b)用手揿压某些应为牢固的部件，无永久性松动；c)所有零部件无影响使用功能的磨损和变形；d)五金连接件无松动； e)活动部件（抽屉）开关灵便；f)零部件无明显位移变化 2、抽屉应有防脱装置 | 21SS0029
3 | 上海名有家具有限公司 | 好饰家（徐汇店） | 9501松木床边柜（板木家具） |  | 550mm×450mm×630mm | 2022.9/-- | / | 上海名有家具有限公司 | 结构安全 | / | 抽屉无防拉脱装置 | 抽屉应有防脱装置 | 21SS0037
4 | 上海力夫商贸有限公司宜山路分店 | 光启城 | 拉斐尔轻奢时尚双层边几（人造板类家具） |  | 550mm×550mm×610mm | 2022.2/-- | / | 中山凯葳木业有限公司 | 1、漆膜耐液性 2、漆膜耐湿热 3、桌类垂直加载稳定性 4、桌类垂直和水平加载稳定性 |  | 1、漆膜耐液性4级 2、漆膜耐湿热4级 3、有倾翻现象 4、有倾翻现象 | 1、漆膜耐液性应不低于3级 2、漆膜耐湿热应不低于3级 3、应无倾翻现象 4、应无倾翻现象 | 21SS0038
5 | 上海奉威工艺品厂 | 奉贤最佳空间 | 大边几（实木类家具） |  | 600mm×560mm×550mm，8F05B | 2022.9/-- | / | 上海奉威工艺品厂 | 桌类垂直和水平加载稳定性 | / | 有倾翻现象 | 应无倾翻现象 | 21SS0039
6 | 上海株林家具有限公司 | 莘潮国际家居（松江店） | 床头柜（实木类家具） |  | Q-B03，524mm×426mm×519mm | 2022.8/-- | / | 上海豪晟家居有限公司 | 推拉构件强度 | / | 抽屉木导轨有断裂 | a)所有零部件无断裂和豁裂；b)用手揿压某些应为牢固的部件，无永久性松动；c)所有零部件无影响使用功能的磨损和变形；d)五金连接件无松动； e)活动部件（抽屉）开关灵便；f)零部件无明显位移变化 | 21SS0051
7 | 上海市浦东新区航头镇良宇丽家具店 | 亿联家具建材博览中心 | 角几（实木类家具） |  | 500mm×500mm，HM-J122 | 2022.9/-- | / | 东莞市华辉家具实业有限公司 | 桌类垂直和水平加载稳定性 | / | 有倾翻现象 | 应无倾翻现象 | 21SS0051
8 | 上海市宝山区繁波家具经营部 | 建配龙（宝山店) | TS01床头柜1#（实木类家具） |  | 580mm×450mm×450mm | 2021.6/-- | / | 青岛一木集团有限责任公司销售分公司 | 推拉构件强度 | / | 抽屉木导轨有断裂 | a)所有零部件无断裂和豁裂；b)用手揿压某些应为牢固的部件，无永久性松动；c)所有零部件无影响使用功能的磨损和变形；d)五金连接件无松动； e)活动部件（抽屉）开关灵便；f)零部件无明显位移变化 | 21SS0051
9 | 上海阅家家具有限公司 | 盛源大地家居城(徐汇店) | 德黑兰小茶几（实木类家具） |  | 530mm×530mm×540mm | 2022.9/-- | / | 顶贸木业（苏州）有限公司 | 桌类垂直和水平加载稳定性 | / | 有倾翻现象 | 应无倾翻现象 | 21SS0051
10 | 上海市松江区永丰街道英家家具经营部 | A家家居 | 茶凳（实木类家具） |  | DF155，468mm×465mm×645mm | 2022.9/-- | / | 东莞市洋臣家具有限公司 | 1标识与实物一致性 2凳子任意方向的倾翻 | / | 1脚明示乌金木，实测脚有赛鞋木豆 2有倾翻现象 | 1、产品标识、质量明示卡、使用说明以及销售合同中的明示与产品中使用的木材、人造板及其使用部位应保持一致 2、应无倾翻现象 | 21SS0051
11 | 上海驭临贸易有限公司 | 京东 | 床头柜（板木家具） |  | BE62045K2-V2，460mm×380mm×500mm | --/-- | / | 厦门梦客居商贸有限公司 | 推拉构件强度 | / | 抽屉导轨损坏 | a)所有零部件无断裂和豁裂；b)用手揿压某些应为牢固的部件，无永久性松动；c)所有零部件无影响使用功能的磨损和变形；d)五金连接件无松动； e)活动部件（抽屉）开关灵便；f)零部件无明显位移变化 | 21SS0051
12 | 成都宝鑫汇商贸有限公司 | 百联 | 床头柜（实木类家具） |  | 420mm×400mm×500mm | --/-- | / | 赣州哲轩家具有限公司 | 推拉构件强度 | / | 抽屉木导轨有断裂 | a)所有零部件无断裂和豁裂；b)用手揿压某些应为牢固的部件，无永久性松动；c)所有零部件无影响使用功能的磨损和变形；d)五金连接件无松动； e)活动部件（抽屉）开关灵便；f)零部件无明显位移变化 | 21SS0051
13 | 上海东方电视购物有限公司 | 东方购物 | 床头柜（板木家具） |  | 420mm×360mm×510mm | --/-- | / | 苏州聚悦家具有限公司 | 漆膜抗冲击 | / | 4级 | 应不低于3级
14 | 上海彤江贸易有限公司 | 京东 | 小圆凳子（人造板家具） |  | 300mm×430mm | --/-- | / | 上海彤江贸易有限公司 | 甲醛释放量 | / | 6.2mg/L | ≤1.5mg/L