## 发布
上海市市场监督管理局2023年地板监督抽查不合格情况表
序号 | 被抽检人 | 被抽检人所在市场/商场 | 商品名称 | 标称商标或品牌 | 型号规格 | 生产日期/批号 | 标称生产企业（或供货） | 主要不合格项目
1 | 上海市普陀区东晟建材经营部 | 红星美凯龙(真北路店) | 实木地板（番龙眼） |  | 910mm×122mm×18mm，A-PM-052 | 批次：YJ00202207015 | 浙江永吉木业有限公司 | 漆膜硬度
2 | 上海耐驰木业有限公司 | 好饰家(徐汇店) | 实木地板（番龙眼） |  | 910mm×123mm×18mm | 批次：20221005 | 上海豹成木业有限公司 | 规格尺寸及偏差
3 | 上海宜人地板有限公司 | 喜盈门(宜山店) | 实木地板（波萝格） |  | 910mm×125mm×18mm | 批次：SR20221001 | 上饶市宜人家居有限公司 | 规格尺寸及偏差
4 | 上海市浦东新区北蔡镇臻汇建材经营部 | 红星美凯龙(沪南商场) | 实木复合地板 |  | DC803，910mm×127mm×15mm，E1 | 生产日期：2021.12.17 | 湖州南浔创杰地板加工厂 | 标志或包装标识

## 实测值
上海市市场监督管理局地板监督抽查不合格情况表
序号 | 被抽检人 | 被抽检人所在商城（市场） | 商品名称 | 标称商标 | 型号规格 | 生产日期/批号 | 商品条码 | 标称生产企业 | 主要不合格项目 | 企业标称 | 实测 | 标准值
1 | 上海市普陀区东晟建材经营部 | 上海市普陀区 | 实木地板（番龙眼） |  | 910mm×122mm×18mm，A-PM-052 | YJ00202207015 | —— | 浙江永吉木业有限公司 | 漆膜硬度 | / | 结果：B | 指标：≥H | 21SS0015
2 | 上海耐驰木业有限公司 | 上海市徐汇区 | 实木地板（番龙眼） |  | 910mm×123mm×18mm | 20221005 | —— | 上海豹成木业有限公司 | 1-宽度偏差 2-厚度偏差 | / | 结果：公称宽度与平均宽度之差绝对值0.80～1.32（负偏差）； 结果：公称厚度与平均厚度之差绝对值0.55～0.60（负偏差） | 指标：公称宽度与平均宽度之差绝对值≤0.50； 指标：公称厚度与平均厚度之差绝对值≤0.30 | 21SS0029
3 | 上海宜人地板有限公司 | 上海市徐汇区 | 实木地板（波萝格） |  | 910mm×125mm×18mm | SR20221001 | —— | 上饶市宜人家居有限公司 | 厚度偏差 | / | 结果：公称厚度与平均厚度之差绝对值0.51～0.57（正偏差） | 指标：公称厚度与平均厚度之差绝对值≤0.30 | 21SS0037
4 | 上海市浦东新区北蔡镇臻汇建材经营部 | 上海市浦东新区 | 实木复合地板 |  | DC803，910mm×127mm×15mm，E1 | 2021.12.17 | —— | 湖州南浔创杰地板加工厂 | 标志或包装标识 | / | 结果：无面板厚度、面板树种 | 指标：有产品名称、执行标准编号、生产日期、面板厚度、面板树种、数量、等级、厂名、厂址